## Sheet1
Matériaux | Rugosité
cuivre, plomb, laiton, inox | 0.001
PVC | 0.0015
acier inox | 0.015
tube acier du commerce | 0.07
acier étiré | 0.015
acier soudé | 0.045
acier galvanisé | 0.15
acier rouillé | 0.55
fonte neuve | 0.5
fonte usagée | 1.2
fonte incrustée | 2
tôle ou fonte asphaltée | 0.012
ciment bien lissé | 0.3
béton ordinaire | 1
béton grossier | 5
bois bien raboté | 5
bois ordinaire | 1